## Sheet1
Karakteristika | Simbol | Jedinica | Količine i deklarisane vrednosti | Količine i deklarisane vrednosti | Količine i deklarisane vrednosti | Količine i deklarisane vrednosti | Količine i deklarisane vrednosti | Količine i deklarisane vrednosti | Količine i deklarisane vrednosti | Debljina [mm] | Standard
Koeficijent praktične akustične apsorpcije, αP | - | Hz | 125 | 250 | 500 | 1000 | 2000 | 4000 | - | - | EN ISO 354
Koeficijent praktične akustične apsorpcije, αP | α | - | 0.05 | 0.25 | 0.7 | 0.9 | 0.9 | 0.95 | - | - | EN ISO 354
Koeficijent praktične akustične apsorpcije, αP | αw | - | 0.55 | 0.55 | 0.55 | 0.55 | 0.55 | 0.55 | - | - | EN ISO 354